## 別紙2_分析項目一覧（兼 見積単価記入用紙）
別紙2
分析項目一覧
＜原油 性状分析並びに機器分析＞ |  |  |  |  | ＜分留した各留分 性状分析並びに機器分析＞
分析項目 |  |  | 試験方法 | 単価(税抜) |  |  |  |  | 単価（税抜）３）
密度 | 15℃ | g/cm3 | JIS K2249 |  | 分析項目 |  |  | 試験方法 | LPG | LSRN | HSRN | KERO | GO | VGO | AR | VR
蒸気圧 |  | kPa | JIS K2258 | [5 empty] | ｺｰﾙﾄﾞﾄﾗｯﾌﾟ | 0～80℃ | 80～150℃ | 150～250℃ | 250～360℃ | 360～580℃4） | 360℃以上 | 580℃以上 4）
動粘度 | 30℃ | mm2/s | JIS K2283 |  | 密度 | 15℃ | g/cm3 | JIS K2249
動粘度 | 40℃ | mm2/s | JIS K2283 |  |  | 15℃ | g/cm3 | JIS K2207
動粘度 | 50℃ | mm2/s | JIS K2283 |  | 動粘度 | 0～180℃ | mm2/s | JIS K2283
流動点 |  | ℃ | JIS K 2269 |  | 硫黄分 |  | 質量% | JIS K2541
引火点 | PMCC法 | ℃ | JIS K2265 |  | ﾒﾙｶﾌﾟﾀﾝ硫黄 |  | 質量ppm | JIS K2276.10
酸価 |  | mg･KOH/ｇ | JIS K2501 |  | 窒素分 |  | 質量ppm | JIS K 2609
残炭分 | ミクロ法 | 質量% | JIS K2270 |  | 塩基性窒素 |  | 質量ppm | 電位差滴定法
硫黄分 | 紫外蛍光法 | 質量ppm | JIS K2541 |  | ｱﾆﾘﾝ点 |  | ℃ | ＪＩＳ K2256
| 放射線励起法 | 質量% |  |  | 流動点 |  | ℃ | JIS K2269
窒素分 |  | 質量ppm | JIS K2609 |  |  |  | ℃ | ASTM
灰分 |  | 質量% | JIS K2272 |  | 煙点 |  | mm | JIS K2537
水分 |  | 容量% | JIS K2275 |  | 析出点 |  | ℃ | JIS K2276
水でい分 |  | 容量% | JIS K2601 |  | 曇り点 |  | ℃ | JIS K2269
塩分 |  | 質量ppm | JIS K2601 |  | 目詰まり点 |  | ℃ | JIS K2288
元素分析 | 炭素、水素 | 質量% | JPI-5S-65 |  | ｾタン指数 |  |  | JIS K2280
硫化水素 |  | 質量ppm | IP 570 |  | 屈折率 |  |  | JIS K0062
ワックス分 |  | 質量% | JIS K2601 |  | 酸価 |  | mg･KOH/ｇ | JIS K2501
ヘプタン不溶解分 |  | 質量% | IP 143 |  | 残炭分 | ミクロ法 | 質量% | JIS K2270
全塩素 |  | 質量ppm | 溶媒希釈-ICP法 |  | ワックス分 |  | 質量% | JIS K2601
ドライスラッジ |  | 質量% | 全漁連法 |  | 全塩素 |  | 質量ppm | 溶媒希釈-ICP法
|  | 質量% | ISO10307-1 |  | 炭化水素組成(GC-PIONA) |  | 容量 % | JIS K2536
無機塩素 |  | 質量ppm | JIS K 2601（熱水抽出法-硝酸銀/電位差滴定） |  | 炭化水素組成（HPLC) |  | 容量 % | JPI-5S-49
水銀分 |  | 質量ppb | 金アマルガム法 |  | 炭化水素組成（TLC) |  | 質量% | JPI-5S-70-10
砒素 ５） |  | 質量ppb | マイクロウェーブ分解－ICP/MS法 |  |  |  | 質量% | 簡易法５）
金属分 | V | 質量ppm | JPI-5S-6 （灯油希釈後、ICP測定） |  | 元素分析 | CHNS | 質量% | JPI-5S-65
| Ni | 質量ppb |  |  |  | CHNOS | 容量 % | JIS M8813
| Fe | 質量ppm |  |  | GC蒸留 |  | 質量％ | ASTM7169／6352
| Na | 質量ppm |  |  | 熱重量測定 |  |  | 減圧TG法 ６）
| Ca | 質量ppm |  |  | 金属分 | 硫酸灰化-アルカリ融解処理 |  | －
赤外分光分析 | 透過法 |  | ２) |  |  | V | 質量ppm | JPI-5S-6 （灯油希釈後、ICP測定）
| 反射ATR法 |  |  |  |  | Ｎｉ
炭化水素組成 | C1～C5 | 容量 % | ヘッドスペース-GC(FID)、GC(MS)法 |  |  | Ｆｅ
サンプル返却 １） |  |  | 1回 |  |  | Na
Ca
Al
注１）基本は、分析終了後、残存サンプルの返却をお願いします。 | [5 empty] | B
（要する費用は分析料金に含む。） | [5 empty] | Ba
注２）測定条件は、別紙3「FTIRの要求仕様」を参照願いします。 | [5 empty] | Co
注３）記載のワイド温度範囲以外にナロー温度範囲を依頼するケースがあります。 | [5 empty] | Cr
注４）分留温度が変更される可能性があります。 | [5 empty] | Cu
注５）JPI-5S-70-10の測定回数は10回のため、測定回数を削減した簡易法も可とします。 | [5 empty] | K
注６）真空度40Pa、温度範囲は室温～1,000℃、窒素雰囲気下 | [5 empty] | Mg
注７）検出下限値は10ppb以下とします。 | [5 empty] | Mn
Mo
P
Pb
Si
Sn
Zn
[5 empty] | 水銀分 |  | 質量ppb | 金アマルガム法
[5 empty] | 砒素 |  | 質量ppb ７） | マイクロウェーブ分解－ICP/MS法
[5 empty] | サンプル返却 １） |  |  | 1回